## Лист1
О О О " М о с к о в А в т о - Л а к " ЛКМ и расходные материалы автомобильного и индустриального назначения
Уошпраймер 2К наполненный
Описание
Двухкомпонентный быстросохнущий антикоррозионный грунт.Используется в качестве первичного грунта в полиуретановых системах окраски, обеспечивая высокие антикоррозионные свойства лакокрасочного покрытия, а также хорошую адгезию к металлическим поверхностям (в т.ч. алюминию, оцинкованным и гальванизированным сталям). Применяется для окрашивания коммерческого транспорта, коммунальной и специальной техники.
Технические показатели
Цвет: | желтый/серый
Сухой остаток: | 33 ± 2%
Плотность (DIN 51 757): | 1
Блеск (DIN 67 530): | матовый
Свойства покрытия
- высокие антикоррозийные свойства;
- отличная адгезия к различным подложкам;
- быстрое время сушки.
Подложки, подготовка поверхности
Металлические поверхности: удаление ржавчины производится вручную металлическими щетками или шлифовальными машинками. Обезжиривание средством "Антисиликон" или другими техническими средствами. Заматировать материалом типа Scotch Brite.
Применение
Окрашиваемые поверхности должны быть чистыми и сухими. Во время нанесения и сушки грунта температура воздуха, окрашиваемой поверхности и материала должна быть выше +5°С, относительная влажность воздуха не выше 80%, температура окрашиваемой поверхности должна быть не менее чем на 3°С выше точки росы. Перед применением материал тщательно перемешать в таре поставщика.
Уошпраймер 2К | по объему 100 |  | по массе 100
Кислотный отвердитель | 50 |  | 40
Разбавитель: | для ЛКМ 5-10%
Рекомендуемая толщина покрытия: | 15-20 мкм
Жизнеспособность композиции при 20°С | 8 часов
Способ нанесения | Атмосферное давление | Сопло ,мм | Количество слоев | Межслойная выдержка
Пневматическое распыление | 2,0 - 4,0 | 1,2-1,6 | 1 - 2 | 5-10 минут
Рекомендуемая толщина покрытия: Сухая пленка Теоретический расход 15-20 мкм 13,3 м2/литр *
Сушка
При 15-20мкм | От пыли | На отлип | До перекрытия
При 20° С | - | 20 минут
Время сушки зависит от толщины пленки, температуры окружающей среды и относительной влажности воздуха.
* - Практический расход зависит от способа нанесения (оптимально HVLP), сложности конструкции и сложности формы окрашиваемой поверхности.
ООО "МосковАвто-Лак"