## ПУ
О О О " М о с к о в А в т о - Л а к " ЛКМ и расходные материалы автомобильного и индустриального назначения
Грунт 2К Эпоксидный
Двухкомпонентный быстросохнущий антикоррозионный грунт на основе эпоксидных смол. Используется в качестве первичного грунта в полиуретановых и эпоксидных системах окраски, обеспечивая антикоррозиционные свойства лакокрасочного покрытия.
Применяется для окрашивания коммерческого транспорта, коммунальной, дорожной, сель/хоз техники, а также различных металлоконструкций.
Используется как самостоятельное покрытие для окрашивания подготовленных металлических поверхностей, подвергающихся
Технические показатели
Цвет: | серый, черный
Сухой остаток: | 70± 2%
Плотность (DIN 51 757): | 1.5
Степень блеска (DIN 67 530): | матовый
Свойства покрытия
- отличная адгезия к различным подложкам;
- высокие антикоррозионные свойства;
- быстрое время сушки;
- позволяет создавать толстослойные покрытия;
Подложки, подготовка поверхности
Поверхности: сталь; оцинкованная сталь; алюминий;, полиэфирные шпатлевки.
Подготовка поверхности:
Наносить на сухую, очищенную от грязи, пыли, масел, старой отслоившейся краски и рыхлой ржавчины поверхность. При необходимости до рабочей вязкости разбавляют растворителями.
Металлические поверхности: удаление ржавчины производится вручную металлическими щетками или шлифовальными машинками. Обезжиривание средством "Антисиликон".
Стальные поверхности: обезжирить средством "Антисиликон" и заматировать материалом типа Scotch Brite, обезжирить.
Применение
Окрашиваемые поверхности должны быть чистыми и сухими. Во время нанесения и сушки грунта температура воздуха, окрашиваемой поверхности и материала должна быть выше +10°С, относительная влажность воздуха не выше 75%. Перед применением материал тщательно перемешать в таре поставщика. Добавить отвердитель в указанных соотношениях.
Важно! Несоблюдение пропорций смешивания с отвердителем приводит к снижению адгезии, химстойкости и ухудшению защитных и декоративных свойств покрытия.
Смешивание компонентов: | По объему: | По массе:
Грунт | 100 | 100
Отвердитель для ЭП ЛКМ | 25 | 14
Разбавитель: | Разбавитель для ЛКМ ”Стандартный"
Межслойная выдержка: | 5-10 минут
Рекомендуемая толщина покрытия: | 40-50 мкм
Жизнеспособность композиции при 20° С | 8 часа
Способ нанесения | Атмосферное давление | Сопло ,мм | Количество слоев | Разбавитель
Пневматическое распыление | 2,0 - 4,0 | 1,4-1,8 | 1 - 3 | 20%
Возможно нанесение методами: безвоздушного, Airmix, электростатического распыления.
Степень разбавления материала зависит от типа краскопульта, рабочих параметров, температуры окружающей среды, требуемой толщины покрытия.
Сушка
При 40 - 50 мкм | От пыли | На отлип | До перекрытия
При 20° С | - | 40 минут | 60-90 минут
При 60° С | - | - | 20-30 минут
Перед температурной сушкой необходима выдержка при естественной температуре в течении I0 -15 минут.Время нанесения следующего слоя при 20°С от 30 минут до 3 суток. После 3 суток необходимо матирование поверхности.Полная полимеризация покрытия не менее 7 суток при 20°С. Время сушки зависит от толщины пленки, температуры окружающей среды и относительной влажности воздуха.
Последующие покрытия: эмали и грунт-эмали.
Меры предосторожности
Эмаль транспортировать и хранить в плотно закрытой таре, предохраняя от влаги, прямых солнечных лучей, вдали от источников огня, тепла и нагревательных приборов. При проведении окрасочных работ, а также после их окончания необходимо тщательно проветривать помещения. Использовать средства индивидуальной защиты.
ООО "МосковАвто-Лак"